## sheet1
附件2
2022年上半年家具及建筑装饰装修材料产品质量省级监督抽查不合格产品及企业名单
序号 | 受检企业所在地 | 受检企业名称 | 标称生产企业所在地 | 标称生产企业名称 | 产品名称 | 商标 | 规格型号 | 生产日期/批号 | 抽查结果 | 不合格项目 | 检验机构 | 备注
1 | 眉山市 | 中科创投新型建材有限公司 | 眉山市 | 中科创投新型建材有限公司 | 建筑用砖 | / | 200mm×115mm×90mm | 2022-04-21 | 不合格 | 石灰爆裂 | 眉山市产品质量监督检验所 | 整改复查合格
2 | 眉山市 | 眉山三鑫建材厂 | 眉山市 | 眉山三鑫建材厂 | 建筑用砖 | / | 237mm×112mm×50mm | 2022-04-05 | 不合格 | 石灰爆裂 | 眉山市产品质量监督检验所
3 | 眉山市 | 丹棱县仁美欣源机砖厂 | 眉山市 | 丹棱县仁美欣源机砖厂 | 建筑用砖 | / | 200mm×115mm×53mm | 2022-04-16 | 不合格 | 抗风化性能 | 眉山市产品质量监督检验所 | 整改复查合格
4 | 遂宁市 | 大英县宏丰建材有限公司 | 遂宁市 | 大英县宏丰建材有限公司 | 建筑用砖 | / | 240×115×53（mm） | 2022/4/25 | 不合格 | 石灰爆裂 | 遂宁市产品质量监督检验所 | 整改复查合格
5 | 遂宁市 | 遂宁市华全建材有限责任公司 | 遂宁市 | 遂宁市华全建材有限责任公司 | 建筑用砖 | / | 240×115×53（mm） | 2022/5/11 | 不合格 | 石灰爆裂 | 遂宁市产品质量监督检验所 | 整改复查合格
6 | 遂宁市 | 射洪县宏源机砖有限公司 | 遂宁市 | 射洪县宏源机砖有限公司 | 建筑用砖 | / | 240×115×53（mm） | 2022/5/6 | 不合格 | 石灰爆裂 | 遂宁市产品质量监督检验所 | 整改复查合格
7 | 广安市 | 邻水县江源矸石砖厂 | 广安市 | 邻水县江源矸石砖厂 | 建筑用砖 | / | 194mm×90mm×110mm | 2022.4.16 | 不合格 | 孔型孔结构及孔洞率 | 四川经准检验检测集团股份有限公司 | 整改复查合格
8 | 广安市 | 邻水县观音桥佳利页岩砖厂 | 广安市 | 邻水县观音桥佳利页岩砖厂 | 建筑用砖 | / | 192mm×90mm×111mm | 2022.4.21 | 不合格 | 孔型孔结构及孔洞率 | 四川经准检验检测集团股份有限公司 | 整改复查合格
9 | 乐山市 | 乐山市五通桥区兴旺机砖厂 | 乐山市 | 乐山市五通桥区兴旺机砖厂 | 建筑用砖 | / | 240mm×115mm×115mm | 2022-5-9 | 不合格 | 孔型孔结构及孔洞率、密度等级 | 乐山市产品质量监督检验所
10 | 凉山彝族自治州 | 会理县鑫益砖厂 | 凉山彝族自治州 | 会理县鑫益砖厂 | 建筑用砖 | / | 240mm×200mm×115mm | 2022年4月2日 | 不合格 | 孔洞排列及其结构-孔洞排数-宽度方向 | 攀西钒钛检验检测院 | 整改复查合格
11 | 成都市 | 成都智雨节水灌溉科技有限公司 | 成都市 | 成都智雨节水灌溉科技有限公司 | 给水用聚乙烯（PE）管材管件 | 清溪牌 | PE100 dn110×5.3mm PN0.8MPa SDR21 | 2022-05-17 | 不合格 | 几何尺寸、炭黑含量 | 四川省产品质量监督检验检测院
12 | 自贡市 | 四川省海维塑胶有限公司 | 自贡市 | 四川省海维塑胶有限公司 | 给水用聚乙烯（PE）管材管件 | 海维 | PE100 dn32×en3.0 (mm) SDR11 饮用水 | 2022.04.02 | 不合格 | 几何尺寸、炭黑含量 | 四川省产品质量监督检验检测院 | 整改复查合格
13 | 成都市 | 四川川造塑胶有限公司 | 成都市 | 四川川造塑胶有限公司 | 给水用聚乙烯（PE）管材管件 | / | PE100 dn32 SDR11 1.6MPa | 2022-04-01 | 不合格 | 几何尺寸 | 四川省产品质量监督检验检测院
14 | 成都市 | 崇州市佳美管业有限公司 | 成都市 | 崇州市佳美管业有限公司 | 给水用聚乙烯（PE）管材管件 | / | PE100 dn40×en3.7 SDR11 PN 1.6MPa | 2022-05-16 | 不合格 | 几何尺寸、炭黑含量 | 四川省产品质量监督检验检测院 | 整改复查合格
15 | 资阳市 | 资阳市雁江区忠诚预制管件厂 | 资阳市 | 资阳市雁江区忠诚预制管件厂 | 钢筋混凝土排水管 | / | RCP Ⅱ 400×2000 | 2022-02-28～2022-03-28 | 不合格 | 外压荷载 | 四川省产品质量监督检验检测院
16 | 绵阳市 | 绵阳市涪城区磨家页岩砖厂 | 绵阳市 | 绵阳市涪城区磨家页岩砖厂 | 建筑用砖 | / | 240mm×113mm×50mm | 2022-4-1 | 不合格 | 石灰爆裂 | 德阳市产品质量监督检验所
17 | 德阳市 | 德阳市联丰砖厂 | 德阳市 | 德阳市联丰砖厂 | 建筑用砖 | / | 240mm×115mm×53mm | 2022-04-23 | 不合格 | 石灰爆裂 | 德阳市产品质量监督检验所
18 | 泸州市 | 泸县立石兴型建材厂 | 泸州市 | 泸县立石兴型建材厂 | 建筑用砖 | / | 240mm×115mm×53mm | 2022-5-12 | 不合格 | 石灰爆裂 | 德阳市产品质量监督检验所
19 | 德阳市 | 广汉市尚乐建材有限公司 | 德阳市 | 广汉市尚乐建材有限公司 | 建筑用砖 | / | 240mm×115mm×53mm | 2022-5-9 | 不合格 | 石灰爆裂 | 德阳市产品质量监督检验所
20 | 南充市 | 大胡子装饰材料城 | 成都市 | 成都市新都区康家乳胶厂 | 胶粘剂 | / | 4kg/桶（6028） | 2022-01-06/- | 不合格 | 游离甲醛 | 四川省化工质量安全检测研究院
21 | 攀枝花市 | 攀枝花市西区大世界装饰材料部 | 成都市 | 四川蜀天粘胶有限公司 | 胶粘剂 | 蜀天 | 2L/桶 | 2021年11月17日 | 不合格 | 游离甲醛 | 四川省化工质量安全检测研究院
22 | 成都市 | 成都市鸿基佳德装饰材料有限公司 | 成都市 | 成都市鸿基佳德装饰材料有限公司 | 人造板(地板类) | 鸿基佳德 | 810×151×12mm 家用Ⅱ级 E₁ | 2022.03.02 | 不合格 | 吸水厚度膨胀率 | 四川省产品质量监督检验检测院 | 整改复查合格
23 | 成都市 | 成都市德累斯顿实业有限公司 | 成都市 | 成都市德累斯顿实业有限公司 | 人造板(地板类) | 德累斯顿 | 1222×200（mm）家用Ⅱ级 E₁ | 2022-01-25 | 不合格 | 吸水厚度膨胀率 | 四川省产品质量监督检验检测院
24 | 成都市 | 成都皓然木业有限公司 | 成都市 | 成都皓然木业有限公司 | 人造板(地板类) | 图形商标 | 809×150×12（mm）家用Ⅱ级 E₁ | 2022-02-16 | 不合格 | 吸水厚度膨胀率 | 四川省产品质量监督检验检测院 | 整改复查合格
25 | 阿坝藏族羌族自治州 | 骆波 | 苏州市 | 苏州顾家塑业有限公司 | 冷热水用聚丙烯（PP-R）管材管件 | 顾家塑业 | PN：2.5MPa；S2.5:；dn25×4.2mm | 2022-4-21 | 不合格 | 透光率 | 绵阳市产品质量监督检验所
26 | 阿坝藏族羌族自治州 | 松潘鑫丽建材行 | 成都市 | 四川兰晨管业有限公司 | 冷热水用聚丙烯（PP-R）管材管件 | 兰晨 | S2.5 dn20×en3.4 | 2022-3-5 | 不合格 | 透光率 | 绵阳市产品质量监督检验所
27 | 阿坝藏族羌族自治州 | 松潘聚源建材 | 佛山市 | 广东四维塑业股份有限公司 | 冷热水用聚丙烯（PP-R）管材管件 | 维牌 | S2.5 dn20×en3.4 | 2022-3-24 | 不合格 | 透光率 | 绵阳市产品质量监督检验所
28 | 阿坝藏族羌族自治州 | 九寨沟县小吴五金店 | 绍兴市 | 浙江金盈管业有限公司 | 冷热水用聚丙烯（PP-R）管材管件 | 金盈海 | S3.2 dn20×en2.8 | 2021-11-23 | 不合格 | 透光率 | 绵阳市产品质量监督检验所
29 | 成都市 | 成都市九渡家私有限公司 | 成都市 | 成都市九渡家私有限公司 | 沙发 | 欧逸名品 | 8626 | 2022-06-03 | 不合格 | 产品用料、加工-泡沫塑料/表观密度/座面、产品用料、加工-木制件 | 四川省产品质量监督检验检测院
30 | 成都市 | 成都中环家具有限公司 | 成都市 | 成都中环家具有限公司 | 沙发 | 梦迪嘉 | 5777 | 2022-04 | 不合格 | 产品用料、加工-木制件 | 四川省产品质量监督检验检测院 | 整改复查合格
31 | 成都市 | 成都欧彩家具有限责任公司 | 成都市 | 成都欧彩家具有限责任公司 | 沙发 | 欧彩 | OC85 | 2022-05 | 不合格 | 产品用料、加工-木制件 | 四川省产品质量监督检验检测院 | 整改复查合格
32 | 成都市 | 彭州市致和镇振派家居有限责任公司 | 成都市 | 彭州市致和镇振派家居有限责任公司 | 沙发 | 振派家居 | 简13 | 2022-04-20 | 不合格 | 产品用料、加工-木制件 | 四川省产品质量监督检验检测院 | 整改复查合格
33 | 成都市 | 彭州市皇家明珠软体沙发有限公司 | 成都市 | 彭州市皇家明珠软体沙发有限公司 | 沙发 | 皇家明珠 | 2268 | 2022-06-05 | 不合格 | 产品用料、加工-木制件 | 四川省产品质量监督检验检测院 | 整改复查合格
34 | 甘孜藏族自治州 | 泸定县海潮彩钢门市部 | 成都市 | 四川峰图管道科技有限公司 | 建筑排水用硬聚氯乙烯(PVC-U)管材、管件 | 图形 | dn75 弯头 | 2022.1.12 | 不合格 | 维卡软化温度、密度 | 四川省产品质量监督检验检测院
35 | 甘孜藏族自治州 | 张轩 | 成都市 | 四川峰图管道科技有限公司 | 建筑排水用硬聚氯乙烯(PVC-U)管材、管件 | 图形 | dn110 弯头 | 2022.02.10 | 不合格 | 维卡软化温度、密度 | 四川省产品质量监督检验检测院
36 | 成都市 | 金牛区展宽建材经营部 | 成都市 | 四川志辉翔雨管业有限公司 | 建筑排水用硬聚氯乙烯(PVC-U)管材、管件 | 志辉 | dn75×2.3 mm (含铅) | 2021-07-09 | 不合格 | 落锤冲击试验、断裂伸长率、密度、拉伸屈服强度 | 四川省产品质量监督检验检测院
37 | 成都市 | 金牛区展宽建材经营部 | 成都市 | 四川志辉翔雨管业有限公司 | 建筑排水用硬聚氯乙烯(PVC-U)管材、管件 | 志辉 | dn110×3.2 mm (含铅) | 2022-04-23 | 不合格 | 落锤冲击试验、断裂伸长率、密度、拉伸屈服强度 | 四川省产品质量监督检验检测院
38 | 成都市 | 金牛区众信铭仕建材销售部 | 成都市 | 四川铭仕新材料科技有限公司 | 给水用聚乙烯（PE）管材管件 | 铭仕 | PE100 dn25×en2.3(mm) SDR11 饮用水 | 2022.05.13 | 不合格 | 几何尺寸、灰分、炭黑含量 | 四川省产品质量监督检验检测院
39 | 成都市 | 成都润禾田商贸有限公司 | 杭州市 | 杭州久阳塑胶管业有限公司 | 给水用聚乙烯（PE）管材管件 | 久阳 | PE100 dn25×en2.3(mm) SDR11 饮用水 | 2022.02.14 | 不合格 | 炭黑含量、灰分 | 四川省产品质量监督检验检测院
40 | 成都市 | 金牛区鑫百通五金经营部 | 成都市 | 成都市金牛区鑫百通塑胶制品厂 | 给水用聚乙烯（PE）管材管件 | / | PE100 dn25 SDR11 1.6MPa | 2021-05-25 | 不合格 | 灰分、静液压强度、几何尺寸、炭黑含量 | 四川省产品质量监督检验检测院
41 | 广元市 | 广元市昭化区自力钢材销售部 | 德阳市 | 四川省广汉市德盛钢铁有限责任公司 | 钢筋混凝土用热轧带肋钢筋 | / | HRB400E Φ8mm | 2022.5.5/20220505109 | 不合格 | 力学性能 | 四川省工业环境监测研究院(四川省冶金产品质量监督检验站) | 涉嫌假冒
42 | 成都市 | 金牛区鑫百通五金经营部 | 成都市 | 成都市金牛区鑫百通塑胶制品厂 | 冷热水用聚丙烯（PP-R）管材管件 | / | S4 dn25×en2.8mm PN1.6MPa | 2022-03-27 | 不合格 | 氧化诱导时间、规格及尺寸、熔融温度、灰分、静液压强度 | 四川省产品质量监督检验检测院
43 | 成都市 | 成都亿阳家私有限公司 | 成都市 | 成都亿阳家私有限公司 | 木制家具 | 新双江 | / | 2022-04-28 | 不合格 | 表面理化性能（漆膜）-耐液性 | 四川省产品质量监督检验检测院
44 | 眉山市 | 四川贝朗图恩家具有限公司 | 眉山市 | 四川贝朗图恩家具有限公司 | 木制家具 | 贝朗 | 9# | 2022-04-18 | 不合格 | 木工要求 | 四川省产品质量监督检验检测院
45 | 成都市 | 成都市新都区阳光兆久家具厂 | 成都市 | 成都市新都区阳光兆久家具厂 | 木制家具 | 阳光兆久 | c | 2022-03-28 | 不合格 | 表面理化性能（漆膜）-抗冲击 | 四川省产品质量监督检验检测院
46 | 成都市 | 成都宏鹰家具有限公司 | 成都市 | 成都宏鹰家具有限公司 | 木制家具 | / | / | 2022-04-20 | 不合格 | 木工要求 | 四川省产品质量监督检验检测院
47 | 成都市 | 成都元兴家具有限公司 | 成都市 | 成都元兴家具有限公司 | 木制家具 | 鑫伟博 | 19#1300 | 2022-04-05 | 不合格 | 力学性能（桌类）-桌面垂直冲击试验、有害物质限量-甲醛释放量 | 四川省产品质量监督检验检测院
48 | 成都市 | 成都市久鼎家具有限公司 | 成都市 | 成都市久鼎家具有限公司 | 木制家具 | / | 5011/570×440×520mm | 2022年6月8日 | 不合格 | 结构安全性 | 四川省产品质量监督检验检测院
49 | 成都市 | 崇州三江天美家具厂 | 成都市 | 崇州三江天美家具厂 | 木制家具 | / | 09 | 2022年5月20日 | 不合格 | 木工要求 | 四川省产品质量监督检验检测院
50 | 成都市 | 崇州市鑫红林家具厂 | 成都市 | 崇州市鑫红林家具厂 | 木制家具 | / | D01 | 2022年5月18日 | 不合格 | 木工要求 | 四川省产品质量监督检验检测院
51 | 成都市 | 四川省汇聚正一家具股份有限公司 | 成都市 | 四川省汇聚正一家具股份有限公司 | 木制家具 | / | 801 | 2022年5月3日 | 不合格 | 木工要求 | 四川省产品质量监督检验检测院
52 | 绵阳市 | 绵阳蔓琪家俱有限责任公司 | 绵阳市 | 绵阳蔓琪家俱有限责任公司 | 木制家具 | 柏院熙庭 | / | 2022-04 | 不合格 | 表面理化性能（漆膜）-抗冲击 | 四川省产品质量监督检验检测院 | 整改复查合格
53 | 成都市 | 崇州三江金达家具厂 | 成都市 | 崇州三江金达家具厂 | 木制家具 | / | 1-170 | 22050 | 不合格 | 重金属含量（可溶性铅）、木工要求、有害物质限量-甲醛释放量 | 四川省产品质量监督检验检测院
54 | 甘孜藏族自治州 | 康定市忠义建材日杂经营部 | 成都市 | 四川财富源防水材料有限公司 | 建筑防水卷材 | 蜀龙 | SBS I PY PE PE 4, 10m² | 2021年8月5日 | 不合格 | 热老化、可溶物含量、接缝剥离强度、低温柔性 | 四川省产品质量监督检验检测院 | 下架
55 | 阿坝藏族羌族自治州 | 红原县叶氏建辅装饰部 | 温州 | 温州吉拉德电气有限公司 | 家用和类似用途插头插座 | / | C16 16A250V～ | 2021年6月24日 | 不合格 | 耐热 | 四川省产品质量监督检验检测院
56 | 绵阳市 | 江油市立信涂料有限公司 | 绵阳市 | 江油市立信涂料有限公司 | 建筑涂料 | 图形商标 | 25kg/桶 | 20220419/JY220111-01 | 不合格 | 烷基酚聚氧乙烯醚总和含量 | 四川省化工质量安全检测研究院 | 整改复查合格
57 | 广元市 | 剑阁县元山镇何艳建材零售门市部 | 德阳市 | 广汉顺宏涂料有限公司 | 建筑涂料 | 金美赢 | 20kg/桶 MD-1200 | 20220211/5561 | 不合格 | 耐洗刷性 | 四川省产品质量监督检验检测院 | 标称生产企业整改复查合格
58 | 内江市 | 内江市中区一盏灯灯具经营部 | 中山市 | 中山市众驰照明有限公司 | 固定式通用灯具 | / | KX-48W*2 双色 | 2022年‖季度 | 不合格 | 防触电保护、耐热、耐火和耐起痕、骚扰电压(电源端子)、辐射电磁骚扰（30MHz-300MHz）、谐波电流限值 | 四川省产品质量监督检验检测院
59 | 绵阳市 | 绵阳市涪城区杨阳灯饰经营部 | 中山市 | 中山市星希望照明电器有限公司 | 固定式通用灯具 | / | XXW-ZC 36W | 2021年5月 | 不合格 | 骚扰电压(电源端子)、辐射电磁骚扰（30MHz-300MHz）、谐波电流限值 | 四川省产品质量监督检验检测院 | 整改复查合格
60 | 绵阳市 | 绵阳城区隆升电器经营部 | 佛山市 | 广东顺德路易华登光电科技有限公司 | 固定式通用灯具 | / | LW-HCK503-Y 80W | 2021/05 | 不合格 | 骚扰电压(电源端子)、辐射电磁骚扰（30MHz-300MHz）、谐波电流限值 | 四川省产品质量监督检验检测院 | 整改复查合格
61 | 南充市 | 南充市嘉陵区万佳灯饰经营部 | 中山市 | 中山市广灯惠照明科技有限公司 | 固定式通用灯具 | / | 185-230V/50HZ 30W | / | 不合格 | 骚扰电压(电源端子)、辐射电磁骚扰（30MHz-300MHz）、防触电保护、谐波电流限值 | 四川省产品质量监督检验检测院
62 | 南充市 | 南充市嘉陵区万佳灯饰经营部 | 中山市 | 中山市广灯惠照明科技有限公司 | 固定式通用灯具 | / | S2∅230 15W | 2022.04 | 不合格 | 骚扰电压(电源端子)、辐射电磁骚扰（30MHz-300MHz） | 四川省产品质量监督检验检测院
63 | 成都市 | 四川优诚良商贸有限公司 | 佛山市 | 佛山市顺德区积博照明有限公司 | 固定式通用灯具 | / | BRM300-QC2401B 20W | 2022.3 | 不合格 | 骚扰电压(电源端子)、防触电保护 | 四川省产品质量监督检验检测院
64 | 成都市 | 四川优诚良商贸有限公司 | 佛山市 | 佛山市顺德区积博照明有限公司 | 固定式通用灯具 | / | BRM230-QC1401A 14W | 2022.4 | 不合格 | 骚扰电压(电源端子)、防触电保护 | 四川省产品质量监督检验检测院
65 | 成都市 | 成都方梅照明器材有限公司 | 中山市 | 中山市品坚电子科技有限公司 | 固定式通用灯具 | / | PJ-SF-XD 18W | 2022年Ⅱ | 不合格 | 骚扰电压(电源端子)、防触电保护 | 四川省产品质量监督检验检测院
66 | 成都市 | 成都方梅照明器材有限公司 | 中山市 | 中山市品坚电子科技有限公司 | 固定式通用灯具 | / | PJ-SF-XD 24W | 2022年Ⅱ | 不合格 | 骚扰电压(电源端子)、防触电保护 | 四川省产品质量监督检验检测院
67 | 成都市 | 金牛区大宇照明器材经营部 | 佛山市 | 广东信华电器有限公司 | 固定式通用灯具 | / | XHXDC-18 18W | 2021年第一季度 | 不合格 | 骚扰电压(电源端子)、辐射电磁骚扰（30MHz-300MHz）、防触电保护 | 四川省产品质量监督检验检测院 | 涉嫌假冒
68 | 成都市 | 金牛区特一照明电器经营部 | 中山市 | 中山市麻雀照明有限公司 | 固定式通用灯具 | / | 40W | / | 不合格 | 防触电保护、耐热、耐火和耐起痕、骚扰电压(电源端子)、辐射电磁骚扰（30MHz-300MHz）、谐波电流限值 | 四川省产品质量监督检验检测院
69 | 成都市 | 金牛区特一照明电器经营部 | 中山市 | 中山市麻雀照明有限公司 | 固定式通用灯具 | / | 20W | / | 不合格 | 防触电保护、耐热、耐火和耐起痕、骚扰电压(电源端子)、辐射电磁骚扰（30MHz-300MHz） | 四川省产品质量监督检验检测院
70 | 成都市 | 金牛区欧曼灯饰经营部 | 中山市 | 中山市木林森照明科技有限公司 | 固定式通用灯具 | / | WXY171-24-W-65K 24W | 20211126 | 不合格 | 防触电保护、结构、骚扰电压(电源端子)、辐射电磁骚扰（30MHz-300MHz） | 四川省产品质量监督检验检测院
71 | 眉山市 | 眉山星通新型建材有限公司 | 眉山市 | 眉山星通新型建材有限公司 | 陶瓷砖 | / | 400×800×7.4（mm） | / | 不合格 | 吸水率 | 四川省产品质量监督检验检测院 | 整改复查合格
72 | 眉山市 | 丹棱县宏都陶瓷厂 | 眉山市 | 丹棱县宏都陶瓷厂 | 陶瓷砖 | 瑞豪 | 400×800×7.5 | 2022.02.21 | 不合格 | 吸水率 | 四川省产品质量监督检验检测院 | 整改复查合格
73 | 乐山市 | 夹江县凯达陶瓷厂 | 乐山市 | 夹江县凯达陶瓷厂 | 陶瓷砖 | / | W300×600×7.4（mm） | 2022-02-16 | 不合格 | 吸水率 | 四川省产品质量监督检验检测院 | 整改复查合格
74 | 眉山市 | 四川天际陶瓷有限责任公司 | 眉山市 | 四川天际陶瓷有限责任公司 | 陶瓷砖 | 庄园 | 400mm×800mm×7.4mm±0.5mm | 2022.02.20 | 不合格 | 吸水率 | 四川省产品质量监督检验检测院 | 整改复查合格
75 | 德阳市 | 旌阳区漏水无忧防水建材经营部 | 重庆市 | 重庆雨帝建材有限公司 | 建筑防水卷材 | / | N PET Ⅰ 1.5mm | 2022-01-02 | 不合格 | 低温柔性、热老化 | 四川省产品质量监督检验检测院 | 下架
76 | 广安市 | 广安市广安区杜茂彬涂料经营部 | 潍坊市 | 寿光市颐龙防水材料有限公司 | 建筑防水卷材 | 颐龙 | 400克 绿色 0.7mm | 2022年1月10日 | 不合格 | 撕裂强度、拉断伸长率、拉伸强度 | 四川省产品质量监督检验检测院 | 整改复查合格
77 | 宜宾市 | 珙县巡场申林防水经营部 | 眉山市 | 四川卓邦安新材料科技有限公司 | 建筑防水卷材 | 图形 | G Ⅰ PE PE4mm×10m×1m | 2021年05月18日 | 不合格 | 接缝剥离强度、低温柔性、热老化、拉力、可溶物含量 | 四川省产品质量监督检验检测院 | 整改复查合格
78 | 德阳市 | 德阳市尔之加工程材料有限公司 | 德阳市 | 中江县达园新材料科技有限公司 | 建筑防水卷材 | / | SBS Ⅰ G PE PE 3 10 | 2021-06-30 | 不合格 | 热老化、可溶物含量、低温柔性 | 四川省产品质量监督检验检测院 | 下架
79 | 成都市 | 成都京东惠加贸易有限公司 | 中山市 | 中山市湘哲照明有限公司 | 太阳能光伏照明装置 | 湘哲 | XZ-SOLAR-A02 | / | 不合格 | 光伏组件 | 四川省产品质量监督检验检测院
80 | 宜宾市 | 四川月下明珠能源科技有限公司 | 宜宾市 | 四川月下明珠能源科技有限公司 | 太阳能光伏照明装置 | 月下明珠 | YXMZ-3.7V-X | 2021年11月24日/2021年11月24日 | 不合格 | 锂电池、光伏组件 | 四川省产品质量监督检验检测院
81 | 德阳市 | 德阳市区洪发建材经营部 | 眉山市 | 丹棱县金星陶瓷有限公司 | 陶瓷砖 | / | W300×600×7.5(mm) | B6303 | 不合格 | 破坏强度、断裂模数 | 广元市产品质量监督检验所 | 下架
82 | 德阳市 | 德阳市区广陶瓷砖经营部 | 宜春市 | 江西美臣陶瓷有限公司 | 陶瓷砖 | 大瓷匠陶瓷 | W300×300×8.8(mm) | M537 | 不合格 | 吸水率 | 广元市产品质量监督检验所 | 下架
83 | 达州市 | 渠县小滨建材经营部 | 佛山市 | 佛山市金珀伦陶瓷有限公司 | 陶瓷砖 | / | W300×300×8.2(mm) | 43983 | 不合格 | 吸水率 | 广元市产品质量监督检验所 | 下架
84 | 自贡市 | 大安区一箭陶瓷经营部 | 唐山市 | 惠达卫浴股份有限公司 | 陶瓷砖 | / | W 400×400×9.5（mm） | 2021625 | 不合格 | 吸水率 | 四川省产品质量监督检验检测院 | 下架，涉嫌假冒
85 | 成都市 | 成都金成建材有限公司 | 眉山市 | 四川天际陶瓷有限责任公司 | 陶瓷砖 | / | W400mm×800mm×7.4±0.5(mm) | 2022-03-23 | 不合格 | 吸水率 | 四川省产品质量监督检验检测院 | 标称生产企业整改复查合格
86 | 自贡市 | 贡井区克米斯陶瓷经营部 | 佛山市 | 佛山市名石陶瓷有限公司 | 陶瓷砖 | 图形商标 | W( 400×800×7.4)±0.5（mm） | 20211007 | 不合格 | 吸水率 | 四川省产品质量监督检验检测院 | 下架
87 | 成都市 | 四川康斯佳化工涂料有限公司 | 成都市 | 四川康斯佳化工涂料有限公司 | 水性木器涂料 | 康斯佳 | 20kg/桶，KWM3331 | 2022年1月11日/2201-04-141 | 不合格 | 硬度(擦伤)、抗粘连性 | 四川省化工质量安全检测研究院
88 | 成都市 | 四川瑞仕嘉化工科技有限公司 | 成都市 | 四川瑞仕嘉化工科技有限公司 | 水性木器涂料 | 图形商标 | 20kg/桶 | 2022.05.10/GCD220509048 | 不合格 | 硬度(擦伤)、抗粘连性 | 四川省化工质量安全检测研究院
89 | 成都市 | 四川欧米郎建材有限公司 | 佛山市 | 广东佛山市慧鑫同创铝业有限公司 | 铝合金建筑型材 | / | SP_GR11509A 6063_T5 | 2022-05-23 | 不合格 | 膜层性能 | 四川省产品质量监督检验检测院
90 | 广安市 | 广安金亿达商贸有限公司 | 成都市 | 成都市劲科金属制品有限公司 | 冷轧带肋钢筋 | / | 4.0mm、CRB650 | 2022年3月12日/---- | 不合格 | 重量偏差 | 广元市产品质量监督检验所 | 整改复查合格
91 | 乐山市 | 犍为县老顽固建材经营部 | 成都市 | 成都创富美涂料有限公司 | 建筑涂料 | 创富美 | 5kg/桶 | 2021-11-12/CFM211112 | 不合格 | 对比率、耐洗刷性 | 四川省化工质量安全检测研究院 | 受检企业下架
92 | 泸州市 | 叙永县格丽兰建材经营部 | 荆州市 | 荆州市誉邦建筑材料有限公司 | 建筑涂料 | 图文商标 | 20kg/桶 | 2021.11.26/- | 不合格 | 对比率、耐洗刷性 | 四川省化工质量安全检测研究院 | 下架
93 | 南充市 | 南充市嘉陵区午马装饰材料经营部 | 成都市 | 成都荆竹花涂料有限公司 | 建筑涂料 | 图形商标 | 18L/桶 | 2022-05-04/2022050401 | 不合格 | 耐洗刷性 | 四川省化工质量安全检测研究院
94 | 乐山市 | 犍为县阳光有有装饰材料经营部 | 上海市 | 上海威锢装饰建材有限公司；四川优贝家新型建筑材料有限公司（监制） | 建筑涂料 | 美亚巴宝莉 | 5KG/桶 | 2022年03月04日/- | 不合格 | 耐洗刷性 | 四川省化工质量安全检测研究院 | 下架
95 | 泸州市 | 叙永贺宏平五金店 | 上海市 | 上海威锢装饰建材有限公司；四川优贝家新型建筑材料有限公司（监制） | 建筑涂料 | 美亚巴宝莉 | 20kg/桶 | 2022年03月13日/- | 不合格 | 耐洗刷性 | 四川省化工质量安全检测研究院 | 下架
96 | 成都市 | 郫都区茂林建材经营部 | 成都市 | 成都黄氏漆业有限公司 | 建筑涂料 | 图形商标 | 25kg/桶 | -/2022031701 | 不合格 | 透水性 | 四川省化工质量安全检测研究院
97 | 泸州市 | 叙永县叙兰建材经营部 | 德阳市 | 广汉顺宏涂料有限公司 | 建筑涂料 | 金美赢 | 20kg/桶 | 20211022/5561 | 不合格 | 耐洗刷性 | 四川省化工质量安全检测研究院 | 受检企业下架，标称生产企业整改复查合格
98 | 成都市 | 蒲江县鹤山街道龙济平涂料经营部 | 成都市 | 成都宏润涂料建材有限公司 | 建筑涂料 | 图形商标 | 20kg/桶 | 20220503/004 | 不合格 | 对比率、耐洗刷性、透水性 | 四川省化工质量安全检测研究院
99 | 泸州市 | 叙永县玖林建材批发部 | 德阳市 | 成都市叁零叁建材有限公司（品牌授权）；四川茂翔装饰材料有限责任公司 | 建筑涂料 | 山林山 | 22kg/桶 | 2022年4月2日/2022040201 | 不合格 | 耐洗刷性 | 四川省化工质量安全检测研究院 | 受检企业下架，标称生产企业整改复查合格
100 | 南充市 | 南充市嘉陵区嘉丽建材经营部 | 东莞市 | 东莞大宝化工制品有限公司 | 建筑涂料 | 图形商标 | 15L/桶 | 2022.01.05/A2105109 | 不合格 | 耐洗刷性、次 | 四川省化工质量安全检测研究院
101 | 南充市 | 南充市顺庆区谭胡子装饰材料经营部 | 金华市 | 永康市欧缔曼科技有限公司 | 防盗安全门 | 欧缔曼 | 2050×960mm | 2021-11-26 | 不合格 | 钢质板材厚度、防盗安全级别、锁具防破坏性能 | 四川省产品质量监督检验检测院
102 | 南充市 | 南充市顺庆区谭胡子装饰材料经营部 | 金华市 | 浙江群邦门业股份有限公司 | 防盗安全门 | 群邦门业 | 2050×960mm | / | 不合格 | 钢质板材厚度、防盗安全级别、锁具防破坏性能 | 四川省产品质量监督检验检测院
103 | 资阳市 | 安岳县帆鑫门窗经营部 | 金华市 | 浙江来宾门业有限公司 | 防盗安全门 | 索德菲 SODERFELD | FAM-J-2050×960 | / | 不合格 | 永久性标记、防盗安全级别、锁具防破坏性能 | 四川省产品质量监督检验检测院
104 | 南充市 | 南充市川北建材市场壹品木门经营部 | 成都市 | 新都区富好家钢质门制造厂 | 防盗安全门 | 富象 | 2050×950mm | / | 不合格 | 钢质板材厚度、锁具防盗要求、防盗安全级别、锁具防破坏性能 | 四川省产品质量监督检验检测院
105 | 泸州市 | 泸州市龙马潭区志升家用电器经营部 | 中山市 | 中山市道霸照明有限公司 | 太阳能光伏照明装置 | 普照飞鹰太阳能路灯 | PZ-0005 | 2022年5月 | 不合格 | 光伏组件、光伏组件 | 四川省产品质量监督检验检测院 | 下架
106 | 泸州市 | 四川军昱照明工程有限公司 | 中山市 | 中山市聚龙太阳能有限公司 | 太阳能光伏照明装置 | 聚龙 | YC款路灯120珠高配 | 2021.12.21 | 不合格 | 锂电池、光伏组件 | 四川省产品质量监督检验检测院 | 下架
107 | 内江市 | 四川卓瀚新能源有限公司 | 佛山市 | 广东昇阳太阳能科技有限公司 | 太阳能光伏照明装置 | 昇阳照明 | 广场之光-200W | / | 不合格 | 锂电池 | 四川省产品质量监督检验检测院
108 | 自贡市 | 四川省德利塑胶集团有限公司 | 自贡市 | 四川省德利塑胶集团有限公司 | 冷热水用聚丙烯（PP-R）管材管件 | 德利 | dn25×en2.8 (mm) S4 非明装 | 2022.04.03 | 不合格 | 灰分、熔融温度、静液压强度 | 四川省产品质量监督检验检测院 | 整改复查合格